## Sheet1
Test 7 Loctite 2400
Testblocks 20 x 30 x 255 mm. 20 mm side has blind holes: M6 (2x), M8 (2x), M10 (2x) en M12 (2x).
Bolts with Washer per Block: M6 x 10 (2x), M8 x 12 (2x), M10 x 16 (2x), M12 x 20 (2x).
Used Locking Agent: Loctite 2400
Tightening torques: M6: 10 Nm, M8: 16 Nm, M10: 33 Nm, M12: 56 Nm.
Used cleaning agent: Loctite 7064
Loctite bottles have been shaken before use
| Start test: | 2021-03-02 14:00
| Eind test: | 2021-03-05 09:30 | Curing time hours | 67:30
Test Block | Cleaning Block | Cleaning Bolts | Locking Agent | Bolt- Tap | Tightening torque [Nm] | Break loose torque [Nm] | Difference [Nm] | % of Tightening torque | Loctite Cured | Curing time [hr] | Average % per testing block | Average % of Tightening torque
1 | Strip Nieuw. Gereinigd 7064. | Loctite 7064 blown dry with compressed air | Loctite 2400 | M6 x 10 | 10 | 8.1 | -1.9 | 81% | Yes | 67:30
| Strip Nieuw. Gereinigd 7064. | Loctite 7064 blown dry with compressed air | Loctite 2400 | M6 x 10 | 10 | 9.5 | -0.5 | 95% | Yes | 67:30
| Strip Nieuw. Gereinigd 7064. | Loctite 7064 blown dry with compressed air | Loctite 2400 | M8 x 12 | 16 | 19.3 | 3.3 | 120.6% | Yes | 67:30
| Strip Nieuw. Gereinigd 7064. | Loctite 7064 blown dry with compressed air | Loctite 2400 | M8 x 12 | 16 | 19.7 | 3.7 | 123.1% | Yes | 67:30
| Strip Nieuw. Gereinigd 7064. | Loctite 7064 blown dry with compressed air | Loctite 2400 | M10 x 16 | 33 | 35.7 | 2.7 | 108.2% | Yes | 67:30
| Strip Nieuw. Gereinigd 7064. | Loctite 7064 blown dry with compressed air | Loctite 2400 | M10 x 16 | 33 | 40.6 | 7.6 | 123% | Yes | 67:30
| Strip Nieuw. Gereinigd 7064. | Loctite 7064 blown dry with compressed air | Loctite 2400 | M12 x 20 | 56 | 66.3 | 10.3 | 118.4% | Yes | 67:30
| Strip Nieuw. Gereinigd 7064. | Loctite 7064 blown dry with compressed air | Loctite 2400 | M12 x 20 | 56 | 64.9 | 8.9 | 115.9% | Yes | 67:30 | 110.7%
2 | Strip Nieuw Niet gereinigd | Loctite 7064 blown dry with compressed air | Loctite 2400 | M6 x 10 | 10 | 8.8 | -1.2 | 88% | Yes | 67:30
| Strip Nieuw Niet gereinigd | Loctite 7064 blown dry with compressed air | Loctite 2400 | M6 x 10 | 10 | 10.2 | 0.2 | 102% | Yes | 67:30
| Strip Nieuw Niet gereinigd | Loctite 7064 blown dry with compressed air | Loctite 2400 | M8 x 12 | 16 | 18.9 | 2.9 | 118.1% | Yes | 67:30
| Strip Nieuw Niet gereinigd | Loctite 7064 blown dry with compressed air | Loctite 2400 | M8 x 12 | 16 | 16.6 | 0.6 | 103.8% | Yes | 67:30
| Strip Nieuw Niet gereinigd | Loctite 7064 blown dry with compressed air | Loctite 2400 | M10 x 16 | 33 | 36.8 | 3.8 | 111.5% | Yes | 67:30
| Strip Nieuw Niet gereinigd | Loctite 7064 blown dry with compressed air | Loctite 2400 | M10 x 16 | 33 | 34.4 | 1.4 | 104.2% | Yes | 67:30
| Strip Nieuw Niet gereinigd | Loctite 7064 blown dry with compressed air | Loctite 2400 | M12 x 20 | 56 | 59.7 | 3.7 | 106.6% | Yes | 67:30
| Strip Nieuw Niet gereinigd | Loctite 7064 blown dry with compressed air | Loctite 2400 | M12 x 20 | 56 | 65.3 | 9.3 | 116.6% | Yes | 67:30 | 106.4%
3 | Strip Gebruikt. Gereinigd 7064. | Loctite 7064 blown dry with compressed air | Loctite 2400 | M6 x 10 | 10 | 8 | -2 | 80% | Yes | 67:30
| Strip Gebruikt. Gereinigd 7064. | Loctite 7064 blown dry with compressed air | Loctite 2400 | M6 x 10 | 10 | 9.6 | -0.4 | 96% | Yes | 67:30
| Strip Gebruikt. Gereinigd 7064. | Loctite 7064 blown dry with compressed air | Loctite 2400 | M8 x 12 | 16 | 19.7 | 3.7 | 123.1% | Yes | 67:30
| Strip Gebruikt. Gereinigd 7064. | Loctite 7064 blown dry with compressed air | Loctite 2400 | M8 x 12 | 16 | 20.8 | 4.8 | 130% | Yes | 67:30
| Strip Gebruikt. Gereinigd 7064. | Loctite 7064 blown dry with compressed air | Loctite 2400 | M10 x 16 | 33 | 34.8 | 1.8 | 105.5% | Yes | 67:30
| Strip Gebruikt. Gereinigd 7064. | Loctite 7064 blown dry with compressed air | Loctite 2400 | M10 x 16 | 33 | 39.8 | 6.8 | 120.6% | Yes | 67:30
| Strip Gebruikt. Gereinigd 7064. | Loctite 7064 blown dry with compressed air | Loctite 2400 | M12 x 20 | 56 | 67.4 | 11.4 | 120.4% | Yes | 67:30
| Strip Gebruikt. Gereinigd 7064. | Loctite 7064 blown dry with compressed air | Loctite 2400 | M12 x 20 | 56 | 69.1 | 13.1 | 123.4% | Yes | 67:30 | 112.4%
4 | Strip Gebruikt. Niet gereinigd. | Loctite 7064 blown dry with compressed air | Loctite 2400 | M6 x 10 | 10 | 11.2 | 1.2 | 112% | Yes | 67:30
| Strip Gebruikt. Niet gereinigd. | Loctite 7064 blown dry with compressed air | Loctite 2400 | M6 x 10 | 10 | 8 | -2 | 80% | Yes | 67:30
| Strip Gebruikt. Niet gereinigd. | Loctite 7064 blown dry with compressed air | Loctite 2400 | M8 x 12 | 16 | 14.7 | -1.3 | 91.88% | Yes | 67:30
| Strip Gebruikt. Niet gereinigd. | Loctite 7064 blown dry with compressed air | Loctite 2400 | M8 x 12 | 16 | 15.6 | -0.4 | 97.5% | Yes | 67:30
| Strip Gebruikt. Niet gereinigd. | Loctite 7064 blown dry with compressed air | Loctite 2400 | M10 x 16 | 33 | 38.2 | 5.2 | 115.8% | Yes | 67:30
| Strip Gebruikt. Niet gereinigd. | Loctite 7064 blown dry with compressed air | Loctite 2400 | M10 x 16 | 33 | 36.4 | 3.4 | 110.3% | Yes | 67:30
| Strip Gebruikt. Niet gereinigd. | Loctite 7064 blown dry with compressed air | Loctite 2400 | M12 x 20 | 56 | 61.6 | 5.6 | 110% | Yes | 67:30
| Strip Gebruikt. Niet gereinigd. | Loctite 7064 blown dry with compressed air | Loctite 2400 | M12 x 20 | 56 | 57.1 | 1.1 | 102% | Yes | 67:30 | 102.4%
5 | Strip Gebruikt. Niet gereinigd. Gaten getapt. | Loctite 7064 blown dry with compressed air | Loctite 2400 | M6 x 10 | 10 | 9.9 | -0.1 | 99% | Yes | 67:30
| Strip Gebruikt. Niet gereinigd. Gaten getapt. | Loctite 7064 blown dry with compressed air | Loctite 2400 | M6 x 10 | 10 | 10.1 | 0.1 | 101% | Yes | 67:30
| Strip Gebruikt. Niet gereinigd. Gaten getapt. | Loctite 7064 blown dry with compressed air | Loctite 2400 | M8 x 12 | 16 | 21.9 | 5.9 | 136.9% | Yes | 67:30
| Strip Gebruikt. Niet gereinigd. Gaten getapt. | Loctite 7064 blown dry with compressed air | Loctite 2400 | M8 x 12 | 16 | 21.3 | 5.3 | 133.1% | Yes | 67:30
| Strip Gebruikt. Niet gereinigd. Gaten getapt. | Loctite 7064 blown dry with compressed air | Loctite 2400 | M10 x 16 | 33 | 39.5 | 6.5 | 119.7% | Yes | 67:30
| Strip Gebruikt. Niet gereinigd. Gaten getapt. | Loctite 7064 blown dry with compressed air | Loctite 2400 | M10 x 16 | 33 | 46.6 | 13.6 | 141.2% | Yes | 67:30
| Strip Gebruikt. Niet gereinigd. Gaten getapt. | Loctite 7064 blown dry with compressed air | Loctite 2400 | M12 x 20 | 56 | 59.1 | 3.1 | 105.5% | Yes | 67:30
| Strip Gebruikt. Niet gereinigd. Gaten getapt. | Loctite 7064 blown dry with compressed air | Loctite 2400 | M12 x 20 | 56 | 70.4 | 14.4 | 125.7% | Yes | 67:30 | 120.3%
6 | Strip Gebruikt. Gereinigd 7064. Gaten getapt. | Loctite 7064 blown dry with compressed air | Loctite 2400 | M6 x 10 | 10 | 10.4 | 0.4 | 104% | Yes | 67:30
| Strip Gebruikt. Gereinigd 7064. Gaten getapt. | Loctite 7064 blown dry with compressed air | Loctite 2400 | M6 x 10 | 10 | 9.4 | -0.6 | 94% | Yes | 67:30
| Strip Gebruikt. Gereinigd 7064. Gaten getapt. | Loctite 7064 blown dry with compressed air | Loctite 2400 | M8 x 12 | 16 | 20.1 | 4.1 | 125.6% | Yes | 67:30
| Strip Gebruikt. Gereinigd 7064. Gaten getapt. | Loctite 7064 blown dry with compressed air | Loctite 2400 | M8 x 12 | 16 | 22.8 | 6.8 | 142.5% | Yes | 67:30
| Strip Gebruikt. Gereinigd 7064. Gaten getapt. | Loctite 7064 blown dry with compressed air | Loctite 2400 | M10 x 16 | 33 | 47 | 14 | 142.4% | Yes | 67:30
| Strip Gebruikt. Gereinigd 7064. Gaten getapt. | Loctite 7064 blown dry with compressed air | Loctite 2400 | M10 x 16 | 33 | 43.2 | 10.2 | 130.9% | Yes | 67:30
| Strip Gebruikt. Gereinigd 7064. Gaten getapt. | Loctite 7064 blown dry with compressed air | Loctite 2400 | M12 x 20 | 56 | 73 | 17 | 130.4% | Yes | 67:30
| Strip Gebruikt. Gereinigd 7064. Gaten getapt. | Loctite 7064 blown dry with compressed air | Loctite 2400 | M12 x 20 | 56 | 74 | 18 | 132.1% | Yes | 67:30 | 125.2% | 112.9%

## Sheet2
Yes
No
Not fully cured